## 77K
吸収
| 試料No.1 |  |  | 試料No.2 |  |  | 試料No.3 |  |  | 試料No.4 |  | 試料No.5 |  | 試料No.6
| 厚さ [mm] | 1.04 |  | 厚さ [mm] | 0.65 |  | 厚さ [mm] | 1.13 |  | 厚さ [mm] | 0.557 | 厚さ [mm] |  | 厚さ [mm]
| E [eV] | 3.2388 |  | E [eV] | 3.2443 |  | E [eV] | 3.2398 |  | E [eV] | 3.2385 | E [eV] |  | E [eV]
| αd | 5.95823 |  | αd | 2.56625 |  | αd | 4.7482 |  | αd | 2.42853 | αd |  | αd
| ΔE | 3.33216e-21 |  | ΔE | 4.21326e-21 |  | ΔE | 3.49236e-21 |  | ΔE | 3.2841e-21 | ΔE | -5.155236e-19 | ΔE | -5.155236e-19
| hばー | 1.06e-34 |  | hばー | 1.06e-34 |  | hばー | 1.06e-34 |  | hばー | 1.06e-34 | hばー | 1.06e-34 | hばー | 1.06e-34
| a(Cube) | 2.440537e-09 |  | a(Cube) | 2.170397e-09 |  | a(Cube) | 2.383904e-09 |  | a(Cube) | 2.458329e-09 | a(Cube) | #NUM! | a(Cube) | #NUM!
| ドットサイズ(Sphere) | 2.818089e-09 |  | ドットサイズ | 2.506158e-09 |  | ドットサイズ | 2.752695e-09 |  | ドットサイズ | 2.838634e-09 | ドットサイズ | #NUM! | ドットサイズ | #NUM!
| 吸収係数α[/cm] | 57.29067 |  | α[/cm] | 39.48077 |  | α[/cm] | 42.01947 |  | α[/cm] | 43.60018 | α[/cm] | #DIV/0! | α[/cm] | #DIV/0!
発光
| N1 |  | mm |  | s | N2 |  | mm
| E | 3.22214 |  |  |  | E | 3.2215
| ΔE | 6.63228e-22 | hばー | 1.06e-34 |  | ΔE | 5.607e-22 | hばー | 1.06e-34
| a(Sphere) | 6.316641e-09 | a(Cube) | 5.470372e-09 |  | a(Sphere) | 6.869931e-09 | a(Cube) | 5.949535e-09
0.09596039
| N4 |  | mm |  |  | N3 |  | mm
| E | 3.2205 |  |  |  | E
| ΔE | 4.005e-22 | hばー | 1.06e-34 |  | ΔE | -5.155236e-19 | hばー | 1.06e-34
| a(Sphere) | 8.128612e-09 | a(Cube) | 7.039584e-09 |  | a(Sphere) | #NUM! | a(Cube) | #NUM!
Note on C6: 試料の厚さを入力(mm)
Note on F6: 試料の厚さを入力(mm)
Note on I6: 試料の厚さを入力(mm)
Note on L6: 試料の厚さを入力(mm)
Note on O6: 試料の厚さを入力(mm)
Note on R6: 試料の厚さを入力(mm)
Note on C7: 吸収、もしくは発光スペクトルのピークエネルギーを入力(eV)
Note on F7: 吸収、もしくは発光スペクトルのピークエネルギーを入力(eV)
Note on I7: 吸収、もしくは発光スペクトルのピークエネルギーを入力(eV)
Note on L7: 吸収、もしくは発光スペクトルのピークエネルギーを入力(eV)
Note on O7: 吸収、もしくは発光スペクトルのピークエネルギーを入力(eV)
Note on R7: 吸収、もしくは発光スペクトルのピークエネルギーを入力(eV)
Note on C8: αdの最大値と最小値の差を入力
Note on F8: αdの最大値と最小値の差を入力
Note on I8: αdの最大値と最小値の差を入力
Note on L8: αdの最大値と最小値の差を入力
Note on O8: αdの最大値と最小値の差を入力
Note on R8: αdの最大値と最小値の差を入力

## 3K
3K | 吸収
| N1 |  | mm | αd | α[/cm] | N2 |  | mm | αd | α[/cm]
| E |  |  | 4.5022 | #DIV/0! | E |  |  |  | #DIV/0!
| ΔE | -5.129604e-19 | hばー | 1.06e-34 |  | ΔE | -5.129604e-19 | hばー | 1.06e-34
| a(Sphere) | #NUM! | a(Cube) | #NUM! |  | a(Sphere) | #NUM! | a(Cube) | #NUM!
| N4 |  | mm | αd | α[/cm] | N3 |  | mm | αd | α[/cm]
| E |  |  |  | #DIV/0! | E |  |  | 4.91429 | #DIV/0!
| ΔE | -5.155236e-19 | hばー | 1.06e-34 |  | ΔE | -5.155236e-19 | hばー | 1.06e-34
| a(Sphere) | #NUM! | a(Cube) | #NUM! |  | a(Sphere) | #NUM! | a(Cube) | #NUM!
3K | 発光
| N1 |  | mm |  |  | N2 |  | mm
| E | 3.206 |  |  |  | E
| ΔE | 6.408e-22 | hばー | 1.06e-34 |  | ΔE | -5.129604e-19 | hばー | 1.06e-34
| a(Sphere) | 6.426232e-09 | a(Cube) | 5.56528e-09 |  | a(Sphere) | #NUM! | a(Cube) | #NUM!
| N4 |  | mm |  |  | N3 |  | mm
| E |  |  |  |  | E
| ΔE | -5.129604e-19 | hばー | 1.06e-34 |  | ΔE | -5.129604e-19 | hばー | 1.06e-34
| a(Sphere) | #NUM! | a(Cube) | #NUM! |  | a(Sphere) | #NUM! | a(Cube) | #NUM!

## Sheet1
| 590℃/48h |  |  | 600℃/52h
| ① | ② | ③ | ① | ② | ③
試料の厚さ[mm] | 0.37 | 0.56 | 0.67 | 0.56 | 0.54 | 0.67
ドットサイズ[nm] | 16.6 | 14.4 | 10.2 | 10.2 | 10.5 | 10.9